## 넥계산기
넥(목) 원통연삭 — iGrind 입력값 계산기 v2
노란 칸(파란 글자)만 고치세요. 나머지는 수식입니다. AI 제시 수치는 참고값 — CIM3D 시뮬레이션 → 시험 연삭 1개 → 측정 → 검증 후 양산 적용.
1. 공구 치수 입력 (mm)
D — 날지름 (머리) | 4 | mm | 카탈로그 날지름. 넥은 이 지름보다 가늘게 냄 | [8 empty] | ① 치수 기호 설명도 (고정 그림 · 비례 아님)
L1 — 날장 | 4 | mm | 공구 끝(EOT)에서 날 끝까지. X Start = −(L1 + 여유)
L2(블랭크) — 지금 Ø D 가 끝나는 위치 | 20 | mm | 가공 전 공구에서 Ø D 원통이 끝나고 기존 테이퍼가 시작하는 위치. 넥을 늘리지 않으면 L2(목표)와 같게
L2(목표) — 유효장 | 20 | mm | 넥이 끝나 테이퍼에서 다시 Ø D 가 되는 위치(카탈로그 L2 정의). L2(목표) > L2(블랭크) 이면 생크를 깎는 3섹션 연장
L — 전장 | 50 | mm | 생크 남는 길이 검토용. 모르면 비워 두기
d — 생크 지름 | 6 | mm | 생크 지름 (도면·카탈로그 표기 Ød, 「S」·「샹크」라고 불러도 표기는 d). 넥 연장 시 최대 제거량·Blank OD 결정
θ — 테이퍼·washout 각 (한쪽) | 15 | ° | 기존 넥 테이퍼 각. 2JJCR 040 010 200 = 15° [제조사 기준 — 카탈로그]
dn — 넥 지름 (비우면 D − 여유) |  | mm | 직접 넣으면 그 값 사용. 비우면 아래 「넥 기본 여유」 적용 (decisions 2026-10-19 (6))
넥 기본 여유 (지름 기준) | 0.15 | mm | 사내 기본 넥 = D − 0.15 [사내 경험값 — 근거 D4 1건]. D0.5 미만 미적용
X Start 여유 (날장 뒤) | 0.1 | mm | 2JJCR 기존·확정안 값 −4.1 = 날장 4 + 0.1 [사내 경험값]
홀더 물림 최소 길이 (선택) |  | mm | 넣으면 생크 남는 길이와 비교해 경고. 사내 기준 확인 필요
2. 공정 입력
황삭 1패스 반경 절입 | 0.05 | mm/패스 | Cowork 제안 시작값 [추정값 — 시험 필요]. 이상 없으면 0.075 까지. 반경/직경 기준은 iGrind 에서 확인 필요
사내 1패스 실적 반경 절입 | 0.075 | mm | 기존 Ø4 → Ø3.85 정삭 1패스 실적 [사내 경험값]. 이 값을 넘으면 고절입 경고
정삭 이송 (Feedrate) | 2 | mm/min | 기존 프로그램 값 [사내 경험값, 근거 미확인]
A Spin (공작물 회전) | 25 | rpm | 기존 프로그램 값 [사내 경험값]
휠 지름 (선택) |  | mm | Pack 1 / Wheel 1 지름 미확인 — 넣으면 Vc 계산
휠 회전수 | 3000 | rpm | 기존 프로그램 값
3. 기본 계산
적용 넥 지름 dn | 3.85 | mm | 식: 입력 dn, 없으면 D − 여유
케이스 | 단일 섹션 |  | 단일 = 넥 끝 washout 으로 기존 테이퍼 연결 · 3섹션 = L2(목표) > L2(블랭크), 생크를 깎음
Δr — 머리 대비 반경 차 | 0.075 | mm | 식: (D − dn) ÷ 2
tan θ | 0.2679492 |  | 15° → 0.26795
Washout 길이 | 0.2799038 | mm | 식: Δr ÷ tan θ — 넥 끝을 θ 로 Ø D 까지 올리는 길이
넥 직선 끝 위치 (EOT 기준) | 19.7201 | mm | 식: L2(목표) − washout
X Start (섹션 1) | -4.1 | mm | 식: −(L1 + 여유)
넥 직선 길이 | 15.6201 | mm | 식: 넥 직선 끝 − (L1 + 여유). iGrind 단일 섹션의 Step length 와 같음
② 자동 단면 그래프 (입력 바꾸면 갱신 · 세로 과장)
4. iGrind Cylindrical Grinding 섹션별 입력값
섹션 | 사용 | X Start (mm) | Step length (mm) | X end (mm) | Final Ø (mm) | Step taper (°) | Washout 각 (°) | Washout 길이 (mm) | Roughing | Start OD | Overhang
S1 | 사용 | -4.1 | 15.6201 | -19.7201 | 3.85 | 0 | 15 | 0.2799038 | 끔 (정삭 1패스) | Blank (Ø D) | 끔
S2 | — (없음) | — | — | — | — | — | — | — | — | — | —
S3 | — (없음) | — | — | — | — | — | — | — | — | — | —
· S3 Final Ø 는 EOT 쪽 끝 지름(테이퍼 시작). Step taper 15° 가 한쪽/양쪽 기준인지, 부호 방향은 iGrind 2D 탭에서 S3 끝이 생크 Ød 로 그려지는지로 확인 [확인 필요]
· 단일 섹션: 다른 섹션은 지우거나 X Start 체인 링크를 끊고 정리. Step length 는 washout 제외 [제조사 기준 — iGrind Grinding Manual §30.9]
5. 검토 지표
최대 반경 제거량 | 0.075 | mm | 연장: (그 위치 블랭크 지름 − dn) ÷ 2 / 단일: Δr
S2 블랭크 최대 지름 (Start OD) | — | mm | 식: MIN(d, D + 2 × (넥 직선 끝 − L2(블랭크)) × tan θ)
황삭 패스 수 (추정) | 1 | 패스 | 식: ROUNDUP(최대 제거량 ÷ 1패스 절입). 단일·실적 이하면 정삭 1패스
굽힘 강성 비 (dn ÷ D)⁴ | 0.8582285 |  | 넥 단면 ÷ Ø D 단면. I = π dn⁴ ÷ 64 [ACA-GERE-MECHMAT]
처짐 배율 (1 ÷ 강성 비) | 1.165191 | 배 | 같은 힘·길이에서 넥 구간 처짐이 Ø D 대비 몇 배
L2 ÷ D (유효장 비) | 5 | 배 | 처짐은 길이³ 에 비례 — 유효장이 길수록 개별 확인
적용 구분 (잠정) | 🟢 기본 적용 |  | 경계 D2 · D2.5 · D8 = 강성 참조표 §1 잠정값 [추정값]
기존 테이퍼 끝 (생크 Ød 시작) | 23.73205 | mm | 식: L2(블랭크) + (d − D) ÷ (2 tan θ)
가공 후 테이퍼 끝 (생크 Ød 시작) | 23.73205 | mm | 연장: 넥 직선 끝 + S3 길이
생크 남는 길이 | 26.26795 | mm | 식: L − 가공 후 테이퍼 끝
휠 원주속도 Vc | 휠 지름 입력 필요 | m/s | 식: π × 휠 지름 × N ÷ 60000. 사내 실사용 16.8~19.6 m/s · 사내 상한 25 m/s
회전당 이송 fa | 0.08 | mm/rev | 식: 이송 ÷ A Spin
공작물 원주속도 vw | 0.3023783 | m/min | 식: π × dn × A Spin ÷ 1000
정삭 제거율 Q (머리 구간) | 1.849613 | mm³/min | 식: π × 평균 지름 × Δr × 이송
정삭 1패스 시간 (추정) | 7.95 | 분 | 식: 연삭 길이 ÷ 이송. 2JJCR 계산 7.95분 vs CIM3D 3:15 불일치 미결 → 참고만
황삭 시간 (추정) | 0 | 분 | 식: 패스 수 × 길이 ÷ 이송 (진입·복귀 제외, 황삭 이송이 다르면 달라짐) [추정값]
6. 점검·경고 (해당될 때만 표시)
✅ 항상: Allow Wheel Overhang 섹션마다 해제 확인 (머리 > 넥이면 켜져 있을 때 날장을 깎음 — CIM3D 확인, decisions 2026-10-19 (5))
✅ 항상: 시험 연삭 1개 → 넥 지름 · 진원도 · Ra μm · 턱/테이퍼 연결부 · 치핑 · 스핀들 부하 측정 후 양산 판단

## 가능성비교
가능성 비교 — 한 줄에 한 안(案)
노란 칸 입력 → 오른쪽 결과. 넥 기본 여유·X Start 여유·황삭 절입·실적 절입·이송은 「넥계산기」 시트 값을 공통으로 씀(초록 글자). dn 을 비우면 D − 여유. 예시 줄 3~5는 L2 만 바꾼 가정값(가능성 비교용) — 실제 품번 아님.
공통값 → | 넥 여유 |  | 0.15 | X Start 여유 |  | 0.1 | 황삭 절입 |  | 0.05 | 실적 절입 |  | 0.075 | 이송 |  | 2
구분 / 메모 | D | L1 날장 | L2(블랭크) | L2(목표) | L 전장 | d 생크 | θ (°) | dn 입력 | 적용 dn | 케이스 | Washout 길이 | X Start | S1 Step length | S2 Step length | S3 Step length | 넥 직선 끝 X | S2 Start OD | 최대 반경 제거 | 황삭 패스 | 강성 비 | 처짐 배율 | L2÷D | 적용 구분 | 생크 남는 길이 | 정삭 1패스 (분)
2JJCR 040 010 200 (카탈로그 치수 · 넥 Ø3.85 확정안) | 4 | 4 | 20 | 20 | 50 | 6 | 15 |  | 3.85 | 단일 | 0.2799038 | -4.1 | 15.6201 | — | — | 19.7201 | — | 0.075 | 1 | 0.8582285 | 1.165191 | 5 | 🟢 기본 적용 | 26.26795 | 7.95
테스트 D4 2날 평 L2 8 → 14 (10-19, 전장 미입력) | 4 | 4 | 8 | 14 |  | 6 | 15 |  | 3.85 | 3섹션 연장 | 0.2799038 | -4.1 | 3.9 | 5.720096 | 4.011955 | 13.7201 | 6 | 1.075 | 22 | 0.8582285 | 1.165191 | 3.5 | 🟢 기본 적용 | 전장 입력 | 6.816025
예시 — D4 L2 8 → 12 (가정값) | 4 | 4 | 8 | 12 | 50 | 6 | 15 |  | 3.85 | 3섹션 연장 | 0.2799038 | -4.1 | 3.9 | 3.720096 | 4.011955 | 11.7201 | 5.993594 | 1.071797 | 22 | 0.8582285 | 1.165191 | 3 | 🟢 기본 적용 | 34.26795 | 5.816025
예시 — D4 L2 8 → 16 (가정값) | 4 | 4 | 8 | 16 | 50 | 6 | 15 |  | 3.85 | 3섹션 연장 | 0.2799038 | -4.1 | 3.9 | 7.720096 | 4.011955 | 15.7201 | 6 | 1.075 | 22 | 0.8582285 | 1.165191 | 4 | 🟢 기본 적용 | 30.26795 | 7.816025
예시 — D4 L2 8 → 20 (가정값) | 4 | 4 | 8 | 20 | 50 | 6 | 15 |  | 3.85 | 3섹션 연장 | 0.2799038 | -4.1 | 3.9 | 11.7201 | 4.011955 | 19.7201 | 6 | 1.075 | 22 | 0.8582285 | 1.165191 | 5 | 🟢 기본 적용 | 26.26795 | 9.816025

## 예시도면
③ 예시 도면 — 「가능성비교」 1·2행과 짝
아래 숫자를 「넥계산기」에 넣으면 도면과 같은 값이 나와야 합니다(검산 예). 생크 = d(도면 Ød), 넥 = dn. 도면은 고정 그림이라 입력을 바꿔도 변하지 않습니다.
예 1 — 2JJCR 040 010 200 (단일 섹션)
입력: D 4 · L1 4 · L2(블랭크) 20 · L2(목표) 20 · L 50 · d 6 · θ 15 → Step length 15.620 · 넥 끝 X −19.720 · washout 15° / 0.280
예 2 — 테스트 D4 2날 평 L2 8 → 14 (3섹션 넥 연장)
입력: D 4 · L1 4 · L2(블랭크) 8 · L2(목표) 14 · L 50 · d 6 · θ 15 → S1 3.90 · S2 5.72 · S3 4.01 · S2 Start OD 6.0 · 황삭 22패스(0.05 mm)

## 설명·근거
수식 · 근거 · 신뢰도
항목 | 수식 / 내용 | 신뢰도 | 출처
넥 지름 dn | dn = D − 0.15 (지름 기준, 한쪽 0.075 mm). 입력하면 입력값 우선. 생크는 d (도면·카탈로그 Ød) | 사내 경험값 (근거 D4 1건) | decisions 2026-10-19 (6) · AFCY_2krb040120s06.tom (2016)
Washout 길이 | wo = (D − dn) ÷ 2 ÷ tan θ | 계산값 | iGrind Grinding Manual §30.9 [VEN-ANCA-IGRIND-CYCLES]
X Start | X Start = −(L1 + 여유), 여유 기본 0.1 mm | 사내 경험값 | 2JJCR 기존·확정안 −4.1
단일 섹션 Step length | Step = (L2 − wo) − (L1 + 여유). Step length 는 washout 제외 | 제조사 기준 (정의) / 계산값 | [VEN-ANCA-IGRIND-CYCLES] §30.9
단일 섹션 조건 | L2(목표) ≤ L2(블랭크). 넥 끝의 θ washout 이 기존 테이퍼 선과 겹쳐 테이퍼 재연삭 불필요 | 계산값 | worklog 2026-10-19 (#4)
3섹션 조건 | L2(목표) > L2(블랭크) — 새 테이퍼가 기존 테이퍼와 평행하게 안쪽으로 밀려 생크를 깎음 | 계산값
S1 | X Start → −L2(블랭크), 길이 = L2(블랭크) − (L1 + 여유), 정삭만, Start OD = D | 추정값 (시뮬·실측 전) | iGrind 넥 페이지 테스트 제품 절
S2 | −L2(블랭크) → −(L2 − wo), 길이 = L2 − wo − L2(블랭크), 황삭 켬, Start OD = MIN(d, D + 2 × (L2 − wo − L2(블랭크)) × tan θ) | 추정값 | 같은 절
S3 | −(L2 − wo) 에서 θ 테이퍼, 길이 = (d − dn) ÷ (2 tan θ), Final Ø = dn (EOT 쪽), Start OD = d | 추정값 — Step taper 정의 확인 필요 | 같은 절
최대 반경 제거 | 단일 = Δr · 연장 = (S2 Start OD − dn) ÷ 2 | 계산값
황삭 패스 | ROUNDUP(최대 제거 ÷ 1패스 반경 절입). 시작 0.05 → 이상 없으면 0.075 | 추정값 — 시험 필요 | worklog 2026-10-19 (#4)
굽힘 강성 비 | (dn ÷ D)⁴ — I = π dn⁴ ÷ 64, 외팔보 처짐 δ = F L³ ÷ (3 E I) | 계산값 (재료역학 기본식) | [ACA-GERE-MECHMAT] · standards/넥-지름-기준-굽힘강성표
적용 구분 경계 | D < 0.5 ⛔ · < 2 🔴 · < 2.5 🟡 · < 8 🟢 · ≥ 8 🟡 | 추정값 (잠정) | 강성 참조표 §1
Vc | Vc = π × 휠 지름 × N ÷ 60000. 사내 실사용 16.8~19.6 m/s, 사내 상한 25 m/s, >30 m/s 경고 | 제조사 기준 (범위) / 사내 기준 | [VEN-NORTON-WINTER-2023] · CLAUDE.md §2
시간 | 정삭 1패스 = 연삭 길이 ÷ 이송. 2JJCR 계산 7.95분 vs CIM3D 3:15 불일치 미결 | 추정값 | iGrind 넥 페이지 §4·미결 2
검산 1 — 2JJCR 040 010 200 | D4 · L1 4 · L2 20 · d6 · θ15 · dn 3.85 → wo 0.280 · X Start −4.100 · Step 15.620 · 넥 끝 −19.720 · 7.95분 | 위키 값과 일치해야 함 | cadcam/iGrind-원통연삭-넥가공-2JJCR040010200 §2
검산 2 — 테스트 D4 L2 8 → 14 | S1 −4.1 / 3.90 · S2 −8.0 / 5.72 · Start OD 6.0 · S3 −13.72 / 4.01 → −17.73 · 최대 1.075 · 0.05 mm → 22패스 | 위키 값과 일치해야 함 | 같은 페이지 테스트 제품 절
미결 (확인 필요) | ① Step taper 한쪽/양쪽·부호 ② 황삭 절입이 반경/직경 기준인지 ③ Finish stock 1.333 의미 ④ 7.95분 vs 3:15 ⑤ 정삭 휠 지름·폭 ⑥ A축 최대 rpm ⑦ Allow Wheel Overhang 공식 정의 |  | iGrind 넥 페이지 §5 미결
안전 | AI 제시 수치는 참고값. 신규 조건은 CIM3D → 시험 1개 → 측정 → 검증. 양산 적용은 현장 최종 판단 |  | CLAUDE.md §2 조건 적용 안전 규칙

## 변경이력
변경 이력 (기존 값 삭제 금지)
날짜 | 내용 | 사유 | 양산 적용
2026-10-20 | v1 신규 — 단일 섹션(washout 연결) · 3섹션(넥 연장) 자동 판별, 가능성 비교 시트, 검산 2건 일치 | 한경준님 요청 — 날장·L2·전장·D·넥·생크 별 iGrind 입력값 계산 | ❌ 미적용 (계산 도구)
2026-10-20 | v2 — ① 치수 기호 설명도(넥계산기 입력 칸 오른쪽, 단일/3섹션 두 판) ② 자동 단면 그래프 · 반경 제거량 그래프(섹션 표 오른쪽, 「단면데이터」 시트 수식) ③ 「예시도면」 시트(2JJCR · 테스트 D4 도면 + 검산 입력값). 표 열 너비 조정. 표기 변경: 생크 S → d(도면·카탈로그 Ød), 넥 d → dn (한경준님 2026-10-20). 계산 수식은 v1 과 같음 | 한경준님 — 도면을 예시로 붙여 보이게 (세 가지 모두 진행) | ❌ 미적용 (계산 도구)

## 단면데이터
단면 그래프용 계산 (자동 — 고치지 마세요)
기준점 | X (mm) | X 정렬 | 가공 전 r | 가공 후 r | 가공 전 −r | 가공 후 −r | 반경 제거량
EOT | 0 | 0 | 2 | 2 | -2 | -2 | 0
X Start 직전 | 4.0999 | 4.0999 | 2 | 2 | -2 | -2 | 0
X Start | 4.1 | 4.1 | 2 | 1.925 | -2 | -1.925 | 0.075
L2(블랭크) | 20 | 19.7201 | 2 | 1.925 | -2 | -1.925 | 0.075
넥 직선 끝 | 19.7201 | 20 | 2 | 2 | -2 | -2 | 0
L2(목표) | 20 | 20 | 2 | 2 | -2 | -2 | 0
기존 테이퍼 끝 | 23.73205 | 23.73205 | 3 | 3 | -3 | -3 | 0
가공 후 테이퍼 끝 | 23.73205 | 23.73205 | 3 | 3 | -3 | -3 | 0
그래프 끝 (L, 없으면 +10) | 50 | 50 | 3 | 3 | -3 | -3 | 0