## 기록표
넥(목) 원통연삭 — 시험 연삭 기록표 v1 (2026-10-20)
노란 칸 = 입력 · 회색 칸 = 자동 계산 · 공구 1개 = 1행 · 조건을 바꾸면 새 행(기존 행 수정 금지) · 시각 KST · 측정값이 들어간 행의 신뢰도 = 실측 검증
시험 | [5 empty] | 휠 |  |  |  |  | 이송 | [6 empty] | 넥 치수 | [11 empty] | 품질 | [5 empty] | 시간 |  |  | 측정·설비 | [5 empty] | 판정
시험 번호 | 날짜 | 시각 (KST) | 공구 | 단계 / 패스 구성 | 장비 | 휠 (Pack / Wheel) | 휠 지름 (mm) | 휠 회전수 (rpm) | Vc (m/s) | Vc 판정 | 이송 vf (mm/min) | A Spin (rpm) | fa (mm/rev) | 황삭 절입 (mm/패스, 반경) | 패스 수 | 절입 판정 | 쿨런트 | D 날지름 (mm) | dn 목표 (mm) | dn 실측 ① 머리 쪽 (mm) | dn 실측 ② 중간 (mm) | dn 실측 ③ 테이퍼 쪽 (mm) | 측정 위치 X ①/②/③ (mm) | dn 평균 (mm) | 목표 대비 (μm) | ①~③ 차 (μm) | 넥 비율 dn÷D | 비율 판정 | 굽힘 강성 비 (dn÷D)⁴ | 진원도 (μm) | Ra (μm) | 머리 쪽 턱 / 테이퍼 연결부 | 치핑 (유/무) | 머리 Ø D 손상 (유/무) | 스핀들 부하 (%) | 사이클 실측 (분) | CIM3D 표시 (분) | 정삭 1패스 계산 (분) | 측정 장비 | 런아웃 (μm) | 휠 밸런스 | 마지막 드레싱 | 쿨런트 농도 (%) | 예열 (유/무·분) | 현장 판정 | 다음 조치 | 신뢰도 | 비고
T1 |  |  | 2JJCR 040 010 200 | 정삭 1패스 (Δr 0.075) |  | Pack 1 / Wheel 1 |  | 3000 |  |  | 2 | 25 |  | 0.075 | 1 |  |  | 4 | 3.85 |  |  |  | −6 / −12 / −18 | [14 empty] | 7.95 | [9 empty] | decisions 2026-10-19 (5)·(6) · Overhang OFF · Step 15.620 · Washout 15°/0.280 [추정값 — 시험 전]
T2 |  |  | 테스트 D4 2날 평 L2 8→14 | 3섹션 · 황삭 0.05 시작 |  | Pack 1 / Wheel 1 |  | 3000 |  |  | 2 | 25 |  | 0.05 | 22 |  |  | 4 | 3.85 |  |  |  | −6 / −10 / −13 | [24 empty] | Blank OD 6.0 필수 · 최대 반경 제거 1.075 mm · 이상 없으면 0.075(15패스) [추정값 — 시험 전]
T3 | 2026-10-19 |  | 테스트1-1회 · AFCY_D3.8_S6 (D3) | 정삭 1회 · 입력 3.05 · Infeed 5.0 | GX7 | Pack 1 / Wheel 1 (HID 12°, 1A1 단순화) | 125.102 | 3500 |  |  | 3 | 25 |  |  | 1 |  |  | 2.955 | 2.84 | 3 |  |  | 미기록 | [15 empty] | Mitutoyo 293-340-30 | [5 empty] | 재시험 |  | 실측 검증 | 가공 전 몸통 2.990 ~ 3.003 (13:30 실측) < 입력 3.05 → 비접촉 · 측정 3.00 = 원래 몸통 · ~~측정−입력 −0.05~~ 철회 (decisions 2026-10-20 (5))
T4 | 2026-10-20 | 10:3x | 테스트1-2회 · AFCY_D3.8_S6 (D3) | 정삭 1회 · 입력 2.93 · Infeed 5.0 | GX7 | Pack 1 / Wheel 1 (HID 12°, 1A1 단순화) | 125.102 | 3500 |  |  | 3 | 25 |  | 0.035 | 1 |  |  | 2.955 | 2.84 | 2.986 |  | 2.99 | 미기록 | [15 empty] | Mitutoyo 293-340-30 | [5 empty] | 재시험 |  | 실측 검증 | 머리 2.985~2.987 · 테이퍼 2.988~2.992 (중간값 입력) · 측정−입력 +0.055~+0.062 · 절입 칸 = 정삭 명령 반경
T5 | 2026-10-20 | 10:5x | 테스트1-3회 · AFCY_D3.8_S6 (D3) | 정삭 1회 · 입력 2.860 · Infeed 5.0 | GX7 | Pack 1 / Wheel 1 (HID 12°, 1A1 단순화) | 125.102 | 3500 |  |  | 3 | 25 |  | 0.063 | 1 |  |  | 2.955 | 2.84 | 2.921 |  | 2.9315 | 미기록 | [15 empty] | Mitutoyo 293-340-30 | [5 empty] | 재시험 |  | 실측 검증 | 머리 2.920~2.922 · 테이퍼 2.928~2.935 · +0.060~+0.075 · 현미경: 진입부 줄무늬 띠 · 점 자국
T6 | 2026-10-20 | 11:1x | 테스트1-4회 · AFCY_D3.8_S6 (D3) | 정삭 1회 · 입력 2.790 · Infeed 1.0 | GX7 | Pack 1 / Wheel 1 (HID 12°, 1A1 단순화) | 125.102 | 3500 |  |  | 3 | 25 |  | 0.068 | 1 |  |  | 2.955 | 2.84 | 2.8535 | 2.8545 | 2.86 | 미기록 | [11 empty] | 테이퍼 쪽 +3~4 |  |  |  | Mitutoyo 293-340-30 | [5 empty] | 합격 | 테스트1 종결(2026-10-20) — 이 공구 멈춤 | 실측 검증 | 머리 2.853~2.854 · 중간 2.854~2.855 · 테이퍼 2.858~2.862 · +0.063~+0.072 · iGrind 04:57 · 진입부 찍힘 재발 · 오목 점 1개
T7 | 2026-10-20 | 13:5x | 테스트2 · 2번 공구 _Roughing.tom (D3) | 황삭 Diagonal 0.075×1 · 10→4 mm/min · A Spin 50 / 정삭 Stock 0.02 · Infeed 0.5 · 입력 2.825 | GX7 | Pack 1 / Wheel 1 (HID 12°, 1A1 단순화) | 125.102 | 3500 |  |  | 3 | 25 |  | 0.075 | 1 |  |  | 2.97 | 2.851 | 2.89 | 2.905 | 2.907 | 미기록 | [11 empty] | 황삭 10→5 초과 · 4→4 · 테이퍼 면 5~10 · 정삭 3 | 8 | 6.47 |  | Mitutoyo 293-340-30 | [5 empty] | 보류 | 재정삭(Final 2.790 · Stock 0.150 · Roughing 끔) 여부 판단 · 테스트 3 = 섹션 분할 + Washout (L2 확인) | 실측 검증 | 진입 찍힘 없음 ✅ · 측정−입력 +0.065 / +0.080 / +0.082 · 비율 0.973 / 0.978 / 0.979 (상한 0.975) · 몸통 · Blank OD · EOT 미확인

## 테스트1_요약
테스트 1 요약 — AFCY_D3.8_S6 (D3, 실측 D 2.955 mm) · 1번 공구 1 ~ 4회 · 2026-10-19 ~ 20 · 종결
GX7 · HID 12° 휠 Ø125.102 (1A1 단순화) · 3,500 rpm (22.93 m/s) · 정삭 3.0 mm/min · A Spin 25 rpm · Roughing 끔 · 측정값 = 실측 검증(공구 1개), 측정 장비 미기록
회 | 입력 Final Ø (mm) | 정삭 Infeed rate (mm/min) | dn 머리 (mm) | dn 테이퍼 (mm) | 목표 dn (mm) | 허용 하한 (mm) | 허용 상한 (mm) | 머리 − 입력 (mm) | 비율 dn머리 ÷ D | 판정
1 | 3.05 | 5 | 3 |  | 2.84 | 2.807 | 2.881
2 | 2.93 | 5 | 2.986 | 2.99 | 2.84 | 2.807 | 2.881
3 | 2.86 | 5 | 2.921 | 2.9315 | 2.84 | 2.807 | 2.881
4 | 2.79 | 1 | 2.8535 | 2.86 | 2.84 | 2.807 | 2.881
※ 1회 머리 값 3.00 = 위치 미기록 · 가공 전 지름 해석 2가지(블랭크 4.0 / 몸통 약 3.00) — 위키 AFCY 시험 페이지 §4. 2 ~ 4회 측정 − 입력 평균 약 +0.063 mm [사내 경험값 후보].
※ dn 값은 측정 범위의 중간값(예 2.853 ~ 2.854 → 2.8535). 테이퍼 쪽 1회 미측정.

## 테스트2_요약
테스트 1 · 2 비교 — D3 넥 원통연삭 · 2026-10-20 (GX7 · HID 12° 휠 Ø125.102 · 3,500 rpm = 22.93 m/s)
측정: Mitutoyo 293-340-30 마이크로미터 (분해능 0.001 mm) · 실측 검증(공구 1개씩) · 양산 적용 ❌
항목 | 테스트 1 (1번 공구 · 4회째) | 테스트 2 (2번 공구 · 1회)
실측 D (mm) | 2.955 | 2.97
목표 dn = 0.96 × D (mm)
허용 하한 0.95 × D (mm)
허용 상한 0.975 × D (mm)
방식 | 정삭만 · Stock 1.333 · Infeed 1.0 | 황삭 Diagonal 0.075×1 (4 mm/min · A Spin 50) + 정삭 Stock 0.020 · Infeed 0.5
입력 Final Ø (mm) | 2.79 | 2.825
dn 머리 (mm) | 2.8535 | 2.89
dn 중간 (mm) | 2.8545 | 2.905
dn 테이퍼 (mm) | 2.86 | 2.907
머리 − 입력 (mm)
테이퍼 − 입력 (mm)
비율 머리 ÷ D
비율 테이퍼 ÷ D
판정
진입 찍힘 | 있음 (같은 자리) | 없음 ✅
넥 끝 부하 | 테이퍼 쪽 +3 ~ 4 % | 황삭 테이퍼 면 5 ~ 10 % · 정삭 진입 3 %
가공 시간 | iGrind 표시 04:57 | 실제 약 8 분 (CIM3D 6:28)
※ dn 은 측정 범위 중간값. 테스트 2 는 중간 · 테이퍼가 상한 초과(굵은 쪽 → 재정삭 가능). 원인 추정: 넥 끝 X −19.44 가 기존 15° 테이퍼 면을 같이 깎아 부하 급증 [추정값]. 다음: L2 확인 → 섹션 분할 + Washout 15° (위키 AFCY 시험 페이지 §7-A).

## 설명·근거
항목 | 내용 | 신뢰도 / 출처
목적 | 넥 원통연삭 시험 연삭 1개마다 조건·측정값·설비 상태를 한 줄로 남겨, 같은 조건을 다시 낼 수 있게 한다 (cnc-wiki CLAUDE.md §9).
기록 규칙 | 공구 1개 = 1행. 조건을 바꾸면 새 행. 지난 행은 고치지 않는다(틀린 값은 비고에 정정 사유). | decisions 원칙 · CLAUDE.md §2-8
dn 측정 위치 | 넥 직선 구간 3곳(머리 쪽 · 중간 · 테이퍼 쪽). 미리 넣은 X 위치는 예시 — 실제 측정한 X 를 적는다. ①~③ 차가 크면 테이퍼(축방향 휨·휠 마모) 의심. | 추정값 — Cowork 제안
dn 목표 | 사내 기본 dn = 0.96 × D, 허용 0.95 ~ 0.975 × D. 2JJCR 은 확정값 Ø3.85(비율 0.9625). | decisions 2026-10-20 (2) · 2026-10-19 (6)
dn 공차 | 사내 공차는 아직 정하지 않았다 → 「목표 대비 (μm)」만 계산하고 합부 판정은 현장에서. 참고: Micro 100 은 넥 지름 공차 +0.00 / −0.13 mm(넥 = 여유 치수). | 확인 필요 / Micro 100 [제조사 기준]
굽힘 강성 비 | (dn ÷ D)⁴. 원형 단면 I = π × dn⁴ ÷ 64, 외팔보 처짐 δ = F × L³ ÷ (3 × E × I). 0.96⁴ = 0.849. | [ACA-GERE-MECHMAT]
Vc | Vc = π × 휠 지름(mm) × 휠 회전수(rpm) ÷ 60,000. 휠 지름 미확인 → 입력 전에는 계산 안 함. 3,000 rpm 일 때 Ø100 → 15.7 · Ø125 → 19.6 · Ø150 → 23.6 m/s. | 계산 · 휠 지름 확인 필요
Vc 판정 | > 30 m/s ⚠️ 고속 연삭(Resin Bond 초과 가능성) · > 25 m/s 사내 상한 초과 · Norton Winter 레진 다이아 + 초경 사례 18 ~ 22 m/s. | CLAUDE.md §2 · [VEN-NORTON-WINTER-2023] [제조사 기준]
fa | 회전당 축방향 이송 fa = vf ÷ A Spin. 현행 2.0 ÷ 25 = 0.08 mm/rev. | 계산 · 현행값 [사내 경험값]
절입 판정 | 반경 0.075 mm/패스 = 사내 1패스 실적(Ø4 → Ø3.85). 초과 시 ⚠️, 150%(0.1125 mm) 초과 시 ⚠️ 고절입. 반경/직경 기준은 iGrind 에서 확인 필요. | [사내 경험값] · CLAUDE.md §2
정삭 1패스 계산 | (Step length + washout) ÷ vf. 2JJCR: (15.62 + 0.28) ÷ 2.0 = 7.95 분. CIM3D 표시 3:15 와 불일치(미결) → 실측 사이클로 확인. | [추정값]
설비 상태 | 런아웃 · 휠 밸런스 · 마지막 드레싱 · 쿨런트 농도 · 예열은 결과에 영향 — 빈칸이면 「미측정」이라고 적는다. | CLAUDE.md §9-2
신뢰도 | 측정값이 들어간 행 = 실측 검증. 조건만 넣고 아직 안 깎은 행 = 추정값. | CLAUDE.md §2
안전 | ⚠️ 검증 전 양산 적용 금지. CIM3D → 시험 1개 → 측정 → 검증. 테스트 제품은 Blank OD 6.0 확인(4.0 이면 1패스로 잡혀 과부하 위험). Overhang 섹션마다 OFF 확인. | decisions 2026-10-19 (5) · worklog 10-19 #4
기록 후 | 측정이 끝나면 Cowork(컴퓨터1)에 「기록표 반영」이라고 하면 위키(조건검토 · iGrind 페이지 · 굽힘강성표 §4)와 decisions 에 옮긴다.

## 변경이력
날짜 | 판 | 내용 | 작성
2026-10-20 | v1 | 신규 — 시험 연삭 기록표. T1(2JJCR)·T2(테스트 D4) 조건 미리 입력, 측정값 빈칸 | Cowork(컴퓨터1)
2026-10-20 | v1 | T3~T6 AFCY_D3.8_S6(D3) 1~4차 실측 · T7 5번째 공구 셋팅(가공 전) 추가 — 출처 프로젝트 12_PC2발신 · 원본 백업 .bak_20261020 | Cowork(컴퓨터1)
2026-10-20 | v1 | 테스트 이름 규칙 반영(T3~T6 = 테스트1-1~4회, T7 = 테스트2) · 「테스트1_요약」 시트(표 + 입력 vs 측정 그래프) 추가 · 테스트1 종결 | Cowork(컴퓨터1)
2026-10-20 | v1 | T3 비고(1회 비접촉 확정) · T3~T6 측정 장비 · T7 테스트 2 실측(보류) · 「테스트2_요약」(테스트 1 · 2 비교) 시트 추가 | Cowork(컴퓨터1)