## 0_안내
현장 확인 입력표 — 출처 미확보 수치 5건 (2026-10-12)
목적: 2026-10-12 위키 검수에서 출처를 찾지 못한 수치 5건을 현장 기준·실측으로 채운다. 채워진 값은 Cowork 가 위키에 「사내 경험값」 또는 「실측 검증」으로 반영한다(기존 값은 지우지 않고 병기 — CLAUDE.md §2 #8).
작성 방법
■ | 노란 칸 | 직접 입력하는 칸입니다. 드롭다운(▼)이 있는 칸은 목록에서 고릅니다.
■ | 회색 칸 (예시) | 입력 형식을 보여 주는 예시 행입니다. 실제 값이 아니니 그 아래 노란 줄에 적어 주세요.
■ | 흰 칸 | 수식(자동 계산)이나 설명입니다. 고치지 않아도 됩니다.
■ | 신뢰도 | 제조사 기준 / 실측 검증(잰 값) / 사내 경험값(반복 경험, 체계적 측정 없음) / 추정값 — 4개 중 하나
■ | 다 못 채워도 됨 | 아는 것만 적고 모르는 칸은 비워 두세요. 「모름」도 정보입니다 — 비고에 적어 주시면 그 항목은 추정값으로 유지합니다.
5건 한눈에 보기 — 상태만 골라 주세요
# | 항목 | 위키 현재 값 (위치) | 외부 근거 (2026-10-12 조사) | 상태 ▼ | 시트
① | 런아웃 — 연삭 세팅 점검 기준 | < 0.010 mm (troubleshoot/치수불량 §세팅 체크리스트) | ANCA Premierplus 콜릿 정상 < 5 μm [제조사 기준]. 사내 게이지 최소 눈금 10 μm라 5 μm 판정 불가 |  | 1_런아웃
② | 재연삭 가능 횟수 | 보통 5~15회 (tools/공구-수명-관리 §재연삭) | 제조사 블로그: 「많은 엔드밀은 최소 3회」, 소경 5~6 mm 초경은 비권장. 5~15회 근거 없음 |  | 2_재연삭횟수
③ | 예열 전후 치수 차이 진단값 | > 5 μm (troubleshoot/치수불량 §열변형) | 출처 없음 |  | 3_예열치수
④ | L/D(돌출비) 권장 상한 | < 4 (troubleshoot/치수불량 §세팅 체크리스트) | 출처 없음 |  | 4_LD비
⑤ | 6061-T6 결정립 크기 | 50~150 μm (materials/알루미늄 §4.1) | 출처 없음. 제품 형태·두께 위치에 따라 다름 — 현장 측정 불가, 성적서 확인 대상 |  | 5_6061결정립
우선순위 제안
①(장비 품질과 직결 · 결정 필요) → ②(재연마가 본업 — 경험값이 있으면 바로 채움) → ④ → ③(측정 30분 필요) → ⑤(필요 낮음, 성적서 있을 때만)
반영 절차: 이 파일을 저장해 두시면 Cowork 가 읽어 위키 해당 페이지·decisions.md 에 반영합니다. 근거: decisions.md 2026-10-12 · log.md [2026-10-12] 검수 후속.

## 1_런아웃
① 런아웃 — 연삭 세팅 점검 기준
현재 위키 값 < 0.010 mm 는 사내 게이지 최소 눈금(10 μm)·「일반 재연마 출하 < 10 μm(사내 경험값·추정)」과 같은 값입니다. ANCA Premierplus 콜릿 정상 기준은 < 5 μm [VEN-ANCA-ENDMILL-GUIDE] 이고, 홀더 제조사 자료로는 런아웃 12.7 μm 에서 초경 엔드밀 수명이 약 50% 줄어듭니다 [VEN-BIGDAISHOWA-RUNOUT-2026].
A. 기준 결정 — 하나를 골라 주세요
안 | 내용 |  |  | 필요한 것
A안 | ANCA 기준 그대로 (세팅 < 5 μm) |  |  | 5 μm 이하를 읽을 수 있는 측정 장비 필요(1 μm 인디케이터 또는 ANCA LaserPlus 등) — B표에서 보유 여부 확인
B안 | 현 게이지 기준 유지 (< 10 μm) |  |  | 지금 장비로 바로 가능. ANCA 기준(< 5 μm)은 「참고」로만 병기
C안 | 2단계 (세팅 < 5 μm · 출하 < 10 μm) |  |  | 연삭기 세팅은 정밀 측정, 출하 검사는 현 게이지. 장비 보강 범위가 가장 작음
선택 ▼ |  |  | 적용 기준값 (μm) |  |  | 메모
※ 「적용 기준값」은 아래 C표 판정에 자동으로 쓰입니다(비워 두면 판정 안 함).
B. 보유 측정 장비 — 보유 여부만 표시
장비 | 형번/메이커 | 최소 눈금 (μm) | 보유 ▼ | 설치 위치 | 교정 일자 | 비고
전자 다이얼 게이지 | (확인 필요) | 10 | 보유 |  |  | 위키 기록: 최소 눈금 10 μm [사내 확인 2026-06-15]
1 μm 다이얼 인디케이터 |  | 1
ANCA LaserPlus (FG/GX7) | ANCA |  |  |  |  | 공정 중 외경·런아웃 측정 옵션
공구 측정기 (Zoller 등)
기타
C. 실측 기록 — 세팅 시 TIR 몇 번만 재 보면 「사내 실측」 기준이 됩니다
날짜 | 장비 ▼ | 콜릿/홀더 | 공구 직경 (mm) | 측정 위치 (날끝에서 mm) | 측정 장비 | TIR (μm) | 판정 | 비고
2026-10-13 | GX7 | Premierplus Ø6 | 6 | 2 | 전자 다이얼 게이지 | 8 | 예시 | 예시 행
※ 측정 장비 최소 눈금보다 작은 TIR 은 「< 눈금값」으로 적어 주세요(예: < 10). 판정은 숫자일 때만 합니다.

## 2_재연삭횟수
② 재연삭 가능 횟수
위키 값 「보통 5~15회」는 출처가 없습니다. 제조사 자료는 「많은 엔드밀은 최소 3회」 [VEN-UNITEDGRINDING-REGRIND-2021] 정도입니다. 재연마가 본업이라 현장 경험값이 가장 좋은 근거입니다.
A. 현장 경험값 — 공구 구분별로 아는 만큼
공구 종류 ▼ | 날수 | 직경 구간 (mm) | 보통 횟수 (최소) | 보통 횟수 (최대) | 폐기 주원인 ▼ | 신뢰도 ▼ | 비고
평엔드밀 | 4 | 6~10 | 3 | 6 | 인선 길이 부족 | 사내 경험값 | 예시 — 실제 값 아님
B. 이론값과 비교 (선택) — N = (L_total − L_safe) ÷ L_grind
공구 | L_total 인선 길이 (mm) | L_grind 1회 제거 (mm) | L_safe 최소 인선 (mm) | 이론 횟수 N (회) | 실제 관찰 횟수 (회) | 실제 ÷ 이론 | 비고
D8 평 4날 | 8 | 0.15 | 2.4 | 37 |  |  | 위키 예시(공구-수명-관리 §재연삭)
C. 데이터로 뽑을 수 있는지 — 한 칸만
같은 공구 「개체」를 추적할 번호가 있나요? (각인·라벨·거래처 관리번호 등) ▼
※ 작업일지·ERP 는 오더번호 단위라 같은 공구가 몇 번째 재연마인지는 알 수 없습니다. 개체 번호가 있으면 그 거래처 공구부터 입고 횟수를 세어 「실측」 값을 만들 수 있습니다.

## 3_예열치수
③ 예열 전후 치수 차이 — 진단 기준값
위키 값: 「가공 초반(예열 전)과 후반 치수 차이 > 5 μm 이면 열변형 의심」 — 출처 없음. 현장 기준이 있으면 A에, 없으면 B 절차로 한 번 재 보면 사내 실측값이 됩니다.
A. 현장 기준이 있으면
기준값 | 단위 ▼ | 신뢰도 ▼ | 근거·메모
B. 측정 절차 (선택, 약 30분) — 아침 냉간 시동 직후부터
1) 장비 켜고 바로 같은 공구 1개 연삭 → 외경 측정(0분) 2) 공회전 또는 가공 계속하며 5·10·15·30분에 같은 위치 측정 3) 실내 온도도 함께 적기
측정 순서 | 시각 (hh:mm) | 경과 (분) | 스핀들 상태 ▼ | 측정 대상 | 측정값 (mm) | 첫 측정 대비 (μm) | 비고
1 | 8:05 | 0 | 냉간 시동 직후 | Ø6 외경 날끝 2 mm | 6.004 | 0 | 예시
실내 온도 (℃) |  |  | 장비 ▼
※ 측정 장비 최소 눈금(10 μm)보다 작은 변화는 「변화 없음」으로 봐야 합니다 — 5 μm 판정에는 1 μm 급 장비가 필요할 수 있습니다(① 런아웃 B표와 같은 문제).

## 4_LD비
④ L/D (돌출 길이 ÷ 직경) 권장 상한
위키 값: 「L/D < 4 권장」 — 출처 없음. 연삭 시 공구 돌출(콜릿 밖으로 나온 길이)이 길수록 처짐·떨림이 커집니다. 현장에서 쓰는 상한과 넘을 때의 조치를 적어 주세요.
A. 현장 기준
L/D 상한 | 넘으면 하는 조치 |  |  | 신뢰도 ▼ | 근거·메모
B. 실제 사례 (있으면) — 길게 물려서 문제가 났던 공구
공구 | 직경 D (mm) | 돌출 길이 L (mm) | L/D | 장비 ▼ | 증상 ▼ | 조치 | 비고
4날 평 롱넥 | 6 | 30 | 5 | GX7 | 진동(떨림) | 이송 30% 감속 | 예시

## 5_6061결정립
⑤ 6061-T6 결정립 크기 (우선순위 낮음)
위키 값: 「결정립 50~150 μm 평균」 — 출처 없음. 결정립은 금속 조직 시험이 필요해 현장에서 잴 수 없습니다. 소재 성적서(밀시트)에 적혀 있을 때만 채우고, 없으면 「추정값 유지」로 둡니다. 가공 조건에 직접 쓰이는 값이 아니라 급하지 않습니다.
A. 처리 방법 ▼
B. 성적서 기재값 (있을 때만)
공급처 (A/B/C) | 형태 ▼ | 두께·직경 (mm) | 결정립 (μm) | ASTM 결정립 번호 | 성적서 일자 | 비고
공급처 A | 압출봉 | 20 |  |  | 2026-05-01 | 예시 — 성적서에 결정립 항목이 없으면 비워 둠
※ 거래처명은 A/B/C 로 익명화합니다(CLAUDE.md §4).