## 테스트보고서
가공·연삭 테스트 보고서 (표준양식 v1.2)
TOOLKOREA cnc-wiki 표준 · CLAUDE.md §9 / test-record 스킬 정합 · 단가·금액 기재 금지
① 기본 정보 — 테스트 목적을 먼저 명확히 합니다 (Walter Graf 6단계: 목적→준비→테스트→평가→기록→공유)
테스트 번호 | TK-06-13-JJ-01 |  | 작성일 | 2026-07-10
부서 | 생산팀 |  | 작성자 | 한경준
실험 구분 | 자체 실험 |  | 승인자 | 확인 필요
테스트 목적 (한 줄) | J.J. AL엔드밀 제품 추적 — 1차 비코팅(2024)→2차 코팅·고속(2026)→3차 호닝(ALE·ALEC, 2026) 4단계 비교
신뢰도 수준 | 사내 경험값 (실측 4건, 서로 다른 시점·조건) |  | 출처 ID (sources.md) | 사내 실측 — sources.md 미등재
장비 모델(제조사) | CHEVALIER QP2040-L (양 시점 동일) |  | 컨트롤러 / 스핀들파워 | RPM 10,000 / 고속 수직 밀링센터
홀더 | BT40 |  | 홀더 메이커 | 확인 필요 (2024 기록 없음)
피삭재 | AL6061 (⚠️ 1·2차=20T×150×250, 3차=40T×250×150 — 비고 참조) |  | 소재등급 / 경도 | 6061 / 경도 기록 없음
냉각방식 | 수용성 (2024: 외부주유 / 2026: 조건 동일 추정) |  | 조도 요구사항(황삭/정삭) | 황삭
② 비교 대상 공구 ⚠️ 단가·금액 기재 금지 (정보 분류 원칙 — 대외비)
항목 | 대상1(1차 ALE) | 대상2(2차 ALEC) | 대상3(3차 ALE) | 대상4(3차 ALEC) | 비고
제조사 | J.J. | J.J. | J.J. | J.J. | 2024 J.J. = 2026 ALE와 동일 제품(3ALE 100 250 070), 당시 미호닝 상태였음 (2026-07-10 한경준님 확인)
모델명 / 사양 | 3ALE 100 250 070 | 3ALEC 100 250 070 | 3ALE 100 250 070 | 3ALEC 100 250 070
코팅 | 비코팅 | J.J. 코팅 | 비코팅 | J.J. 코팅
직경 D (mm) | 10 | 10 | 10 | 10
날수 | 3 | 3 | 3 | 3
오버행 Overhang (mm) | 30 | 40 | 35 | 35 | · 대상2(2차)는 Vc/RPM/Vf도 약1.16배 높음(241.5m/min/7,687rpm/1,798mm/min) — 상세는 동봉 docx/wiki §5-D 참조
조건 신규실측 여부 ⚠️ | 이전값(2024-11 실측) | 신규 | 신규 | 신규
③ 절삭조건 (공통 계산기 — 수식 자동계산, 검산 가능)
직경 D (mm) | 10 | ※ 대상별 조건이 다르면 아래 결과표 '비고'란에 개별 기재
Vc 목표 절삭속도 (m/min) | 207.3
N 회전수 (rpm) = 1000×Vc÷(π×D) | 6598.564
날수 Z | 3
fz 날당이송 (mm/tooth) | 0.072
Vf 이송속도 (mm/min) = N×Z×fz | 1425.29
fr 회전당이송 (mm/rev) = Z×fz | 0.216
ap 절입깊이 축방향 (mm) | 10
ae 절입폭 반경방향 (mm) | 2
MRR 재료제거율 (mm³/min) = Vf×ap×ae | 28505.8
Q'w 단위폭당 연삭량 (mm³/(mm·s)) [연삭 전용] = Vf×ae÷60 | 47.50966
④ 설비 상태 (CLAUDE.md §9-2 — 결과에 영향 주는 조건)
스핀들 런아웃 (mm) | 확인 필요 (2024/2026 별도 기록 없음) |  | 휠/공구 밸런스 | 해당없음 (절삭공구, 연삭 아님)
드레싱 상태 (최종시점/횟수) | 해당없음 (절삭공구, 연삭 아님) |  | 쿨런트 농도(%) / pH | 확인 필요
예열 여부 | 미확인 |  | 장비 가동 연수(추정) | 2024: 약 12년 경과 시점 추정 / 2026: 확인 필요
⑤ 결과 기록 (비교대상별)
항목 | 대상1(1차 ALE) | 대상2(2차 ALEC) | 대상3(3차 ALE) | 대상4(3차 ALEC) | 비고
수명 (정성적 결과) | 양호 | 양호 | 양호 | 양호
부하량 (%) | 18% - 18% - 18% | 17% / 18% / 18% | 17% - 17% - 17% | 13% - 13% - 13%
소음 | 양호 | 양호 | 양호 | 양호
파손 형태 | 마모, 버닝 | 마모 | 마모 및 버닝, 착색 | 마모
마모 부위 (치즐에지·씨닝·외주코너·절삭날 등) | 외경 날부 밑 밑날 | 외경 날부 밑 밑날 | 외경 날부 밑 밑날 | 외경 날부 밑 밑날 | 사진 참조
가공수량 / 절삭시간 | 1회 / 20분 | 1회 / 15분 | 1회 / 20분 | 1회 / 20분
칩 형태 | 양호 | 양호 | 양호 | 양호
Ra 표면조도 (μm) | 미측정 | 미측정 | 미측정 | 미측정
순위
원인 / 총평
⑥ 불량 발생 시 기록 (해당 시에만 작성)
증상 | 해당없음 (성능비교 테스트 — §5 파손형태 참조. 2026 ALE에서 버닝·착색 관찰되었으나 불량판정 아님)
발생 위치
추정 원인
대응 방법
재발 여부 | 해당없음
⑦ 조건 변경 이력 (기존 값 삭제 금지 — 항상 추가)
날짜 | 변경 내용 |  | 사유 |  | 양산 적용
2024-11-04 | J.J.(코팅미상) vs OKE vs YG-1 3종비교 최초 실시 (raw/report/6.al엔드밀). Overhang 30mm, 피삭재 AL_20Tx150x250 — 이 시점 ALE는 미호닝 상태 |  | 3사 제품 성능·내구성 비교 |  | 📁 2024 이력 (raw/report/6.al엔드밀)
2026-07 (2차) | J.J. ALEC(코팅) 단독 재테스트, Overhang 40mm·Vc/RPM/Vf 약1.16배 상향 적용 (raw/report/13.AL엔드밀(호닝)/1. 테스트 보고서2.xlsx) |  | 고속조건에서 코팅 단독 성능 확인 |  | 🔄 검증 중
2026-07-09 | J.J. ALE(비코팅)/ALEC(코팅) 동시비교 착수 (raw/report/13.AL엔드밀(호닝)). Overhang 35mm, 피삭재 AL6061 250x150x40 — 2024와 조건 일부 다름 — ALE·ALEC 둘 다 호닝 처리 후 (2026-07-10 확인) |  | 코팅 유무에 따른 부하·파손 차이 확인 |  | 🔄 검증 중
미적용
⑧ 출처 및 후속 조치
출처 (sources.md ID) | 사내 실측 — raw/report/6.al엔드밀/1.실험 결과 보고서.pdf(2024-11-04) + raw/report/13.AL엔드밀(호닝)/1. 테스트 보고서.xlsx(AL_1 시트, 2026-07-09)
종합 판정 / 결론 | 부하량 18%(2024, ALE 미호닝) → 17%(2026, ALE 호닝) → 13%(2026, ALEC 호닝+코팅). 호닝 효과(18%→17%)는 Overhang(30→35mm)·피삭재 두께(20T→40T) 교란변수가 있어 단정 불가. 코팅 효과(17%→13%)는 호닝·Overhang·피삭재가 모두 동일해 신뢰도 높은 순수 비교임. 순위·원인은 원본 모두 공란 (2026-07-10 구조 재정정)
다음 단계 제안 | ① 순위/원인/총평/고객의견/소음/마모부위/수명 현장 확인 후 보강 ② Overhang·피삭재 두께를 통일한 재현 테스트로 호닝 단독 효과 분리 확인 ③ 호닝 사양(R값·처리업체) 확인 필요
고객 / 현장 의견 | 미기재
※ AI 제시 수치는 참고값입니다. 신규 조건은 테스트→측정→검증 후에만 양산 적용을 권장합니다. 작성 완료 후 test-record 스킬로 해당 wiki 페이지에 옮겨 기록하세요.

## 양식 설계 노트
가공·연삭 테스트 보고서 표준양식 v1.0 — 설계 노트 (2026-07-09)
비교한 기존 양식 3종:
1) raw/report/6.al엔드밀/1. 테스트 보고서(AL).xlsx — 'CUTTING TOOLS TEST REPORT' (벤더 비교용, 부서/고객사/장비/조건/전후사진/결과/순위 항목 우수, 단가 컬럼 포함이 문제)
2) raw/report/6.al엔드밀/2. 절삭조건 계산식.xlsx — Vc/N/Vf/fz/fr/MRR 계산기 (수식은 좋으나 별도 파일이라 보고서와 분리됨)
3) wiki test-record 스킬 §9 표준 (CLAUDE.md) — 신뢰도 4단계·설비상태·조건변경이력·불량기록·출처ID 필수 항목 정의, 그러나 실제 xlsx 양식은 없었음
최적화 포인트:
- 단가/정가/할인율 컬럼 삭제 (CLAUDE.md §4 정보분류 원칙 — 단가만 대외비, 위키·보고서에 두지 않음)
- 절삭조건 계산기를 보고서 본문에 수식으로 내장 (검산 가능, 파일 분리 불필요)
- CLAUDE.md §9 필수 항목(신뢰도 4단계, 출처 ID, 설비상태, 조건변경이력, 불량기록) 신규 추가 — 기존 벤더 양식엔 없었음
- 비교 대상 수를 4개로 일반화 (기존은 3사 고정) — 향후 2~4개 비교 테스트 모두 대응
- 조건 변경 이력 표를 내장해 값 삭제 없이 버전 관리 가능하게 함
사용 흐름:
1. 테스트 전 ①②③ 작성 (목적·비교대상·절삭조건)
2. 가공 중/후 ④⑤ 기록 (설비상태·결과)
3. 불량 발생 시 ⑥ 작성
4. 완료 후 test-record 스킬로 wiki/comparisons 또는 wiki/tools 페이지에 옮겨 기록 (본 xlsx는 raw 원본으로 보존)
신뢰도: 사내 경험값 (기존 3개 양식의 실측 비교 기반 설계, 별도 외부 표준 인용 없음)
v1.1 개정 (2026-07-09) — raw/report 13개 폴더 전체 원본 재검토 결과 반영
개정 배경: 13개 폴더(아큐센터·드릴·NC드릴·맥스드릴·4F측면가공·AL엔드밀·AL코팅엔드밀·T드릴·T드릴인서트·외경홀다·ER척·앵글헤드·AL엔드밀호닝) 원본을 전량 재확인한 결과, 'CUTTING TOOLS TEST REPORT' 형식(v1.0 기반) 외에 최소 2개의 다른 반복 패턴이 확인됨.
개정 내용:
1. ②비교 대상 공구 표에 '조건 신규실측 여부' 행 추가 (신규/이전값 재사용/확인 필요) — AL코팅엔드밀 OKE 행이 폴더6 값을 그대로 복사해온 것을 뒤늦게 발견한 사례, AL엔드밀호닝 폴더의 '원인' 칸이 이전 테스트 문구 그대로인 사례가 반복 확인되어, 재사용 여부를 처음부터 명시하도록 함.
2. 신규 시트 '치수측정비교' 추가 — T드릴 인서트 외경편차, 외경홀더 인서트 포인트, T드릴 인덱서블 런아웃/경도 비교 등 '절삭 성능이 아닌 치수 정밀도 비교' 패턴이 3개 폴더에서 반복 확인되어 별도 시트로 표준화. 평균·편차 수식 내장.
3. 신규 시트 '도입검토평가' 추가 — 앵글헤드 테스트에서 확인된 5점 척도 종합평가+결론 형식(정밀도/가공품질/작업성/내구성 점수화, 현장적용가능여부 결론)이 장비·부속품 도입 검토에 재사용 가능한 패턴으로 판단되어 표준화.
미반영 사항 (v1.2 이후 검토): 순수 정성적 hwp 서술형 보고서(아큐센터·맥스드릴처럼 표/이미지 위주로 수식화하기 어려운 경우)는 표준 xlsx 양식 대상에서 제외 — 위키 문서(md)로 직접 정리하는 것이 더 적합.
폰트 통일 (2026-07-09): 전체 시트 맑은 고딕으로 통일, 제목 14pt / 본문·표 안 12pt (한경준님 요청)

## 치수측정비교
치수 측정 비교 (인서트·홀더·공구 외경/런아웃/경도 등)
적용 예: T드릴 인서트 외경 편차, 외경홀더 인서트 포인트, T드릴 인덱서블 런아웃/경도 비교 등 — 절삭 성능이 아닌 치수 정밀도 비교용
① 측정 개요
측정 목적
측정 장비
측정 방법
기준 규격/품번
② 측정 결과 (제조사별 반복 측정)
제조사 | 품번/모델 | 측정항목 | 1차 | 2차 | 평균 | 최대 | 최소 | 편차
0
0
0
0
0
0
0
0
0
0
③ 판정
편차 최소(최우수)
정밀 가공 추천
부적합 판정

## 도입검토평가
장비·부속품 도입 검토 평가 (5점 척도)
적용 예: 앵글헤드·홀더·아큐센터 등 신규 장비/부속품 현장 적용 여부 검토용
① 기본 정보
제품명/모델
제조사
테스트 일자
적용 장비
테스트 목적
② 평가 (5점 만점)
평가 항목 | 점수(5점) | 비고
정밀도
가공품질
작업성
내구성
종합 (20점 만점) | 0
③ 결론
현장 적용 가능 여부 (가능/조건부/불가)
추천 적용 공정
문제점·개선사항
추가 테스트 필요 여부