## 📋 INDEX
TOOLKOREA cnc-wiki — 가공 조건 마스터 시트
MCT 밀링(S45C·Al) + 공구 연삭(ANCA) 조건 통합표 ¦ 2026-05-28 생성
시트명 | 내용 | 소재 | 상태
① MCT_S45C | MCT 밀링 — S45C / C45 / 1045 | 중탄소강 HB 170~270 | 데이터 반영 (위키 §6.3)
② MCT_Al | MCT 밀링 — 알루미늄 6061·7075·5052 | 비철 N그룹 | 데이터 반영 (위키 §6.3)
③ GRIND_조건 | ANCA 연삭 — 확정·검증중·미기록 조건 | 초경 (Carbide) | 확정 2건·검증중 1건·양식
④ 신뢰도_범례 | 신뢰도 4단계 + 기호 설명 | — | 참조용
📌 신뢰도 4단계
🟦 | 제조사 기준 | 제조사 카탈로그·매뉴얼 직접 인용
🟩 | 실측 검증 | 사내 테스트로 재현 확인된 값
🟨 | 사내 경험값 | 반복 경험에서 얻은 값, 체계적 검증 미완
🟧 | 추정값 | 근거 불충분 또는 유추된 값 (확인 필요)

## ① MCT_S45C
MCT 밀링 절삭 조건표 — S45C / C45 / 1045 (중탄소강, ISO P20~P40)
소재 경도: HB 170~270 (정규화~Q&T) │ ISO 513 그룹: P │ 절삭성 지수: 57 (기준 1212강=100) │ 출처: 위키 s45c.md §6.3 [사내 경험값]
작업 유형 | 공구 직경(mm) | 날수 (z) | 절삭속도 Vc (m/min) | 주축속도 N (RPM) | 이송속도 Vf (mm/min) | 날당이송 fz (mm/tooth) | 축방향절입 ap (mm) | 반경방향절입 ae (mm) | 공구·코팅 (권장) | 쿨런트 | 신뢰도 | 비고
황삭 | 10 | 4 | 200 | 6366 | 5092.8 | 0.2 | 3 | 2 | 초경 P30 / TiAlN | 수용성 에멀전 5%, 고압 | 사내 경험값 | BUE 회피 위해 Vc≥150 유지
중삭 | 10 | 4 | 250 | 7958 | 4774.8 | 0.15 | 1.5 | 0.8 | 초경 P30 / TiAlN | 수용성 에멀전 5%, 고압 | 사내 경험값 | 표면 품질 개선 시작
정삭 | 10 | 4 | 320 | 10186 | 3259.52 | 0.08 | 0.3 | 0.3 | 초경 P20 / TiAlN | 수용성 에멀전 5% | 사내 경험값 | Ra 목표 1.6~3.2 μm
황삭 | 16 | 4 | 200 | 3979 | 3183.2 | 0.2 | 3 | 3.2 | 초경 P30 / TiAlN | 수용성 에멀전 5%, 고압 | 사내 경험값
정삭 | 16 | 4 | 320 | 6366 | 2037.12 | 0.08 | 0.3 | 0.5 | 초경 P20 / TiAlN | 수용성 에멀전 5% | 사내 경험값 | Ra 목표 1.6 μm
황삭 | 6 | 4 | 150 | 7958 | 4774.8 | 0.15 | 2 | 1.2 | 초경 P30 / TiAlN | 수용성 에멀전 5% | 사내 경험값 | 소직경 — 공구 강성 주의
정삭 | 6 | 4 | 300 | 15915 | 3819.6 | 0.06 | 0.2 | 0.2 | 초경 P20 / TiAlN | 수용성 에멀전 5% | 사내 경험값
← 직접 입력
← 직접 입력
⚠️ 본 표의 Vc·fz·ap·ae는 일반 가이드값(사내 경험값 기준). 실제 조건은 공구 제조사 카탈로그·현장 머신 강성·쿨런트 상태에 따라 조정 필요. 신규 조건 적용 전 테스트→측정→검증 단계 필수 (CLAUDE.md §2 안전 규칙). 출처: wiki/materials/s45c.md §6.3 / Sandvik Coromant CoroKey P그룹

## ② MCT_Al
MCT 밀링 절삭 조건표 — 알루미늄 합금 (6061-T6 · 7075-T6 · 5052-H32)
ISO 513 그룹: N │ 절삭성 6061≈300, 7075≈200, 5052≈180 │ ⚠️ TiAlN 코팅 회피 (Al 응착) │ 출처: 위키 알루미늄.md §6.3 [사내 경험값·추정값]
합금 (템퍼) | 공구 직경(mm) | 날수 (z) | 절삭속도 Vc (m/min) | 주축속도 N (RPM) | 이송속도 Vf (mm/min) | 날당이송 fz (mm/tooth) | 축방향절입 ap (mm) | 반경방향절입 ae (mm) | 공구·코팅 (권장) | 쿨런트 | 신뢰도 | 비고
6061-T6 황삭 | 10 | 4 | 400 | 12732 | 10185.6 | 0.2 | 5 | 2 | 초경 N20 / DLC | 합성 수용성 pH 8.5~9.5 | 사내 경험값 | BUE 방지: Vc≥200 필수
6061-T6 정삭 | 10 | 4 | 800 | 25465 | 10186 | 0.1 | 0.5 | 0.3 | 초경 N20 / PCD·DLC | 합성 수용성 또는 에어 | 사내 경험값 | Ra 목표 ≤1.6 μm
6061-T6 HSM | 10 | 4 | 1500 | 47746 | 15278.72 | 0.08 | 0.2 | 0.1 | PCD | 에어 블라스트 / MQL | 추정값 | ⚠️ 고RPM 장비 필수. 머신 최대RPM 확인
7075-T6 황삭 | 10 | 4 | 300 | 9549 | 5729.4 | 0.15 | 3 | 1.5 | 초경 N10 / PCD | 합성 수용성 pH 8.5~9.5 | 사내 경험값 | 고강도: Vc 낮추고 ap 보수적
7075-T6 정삭 | 10 | 4 | 500 | 15915 | 5092.8 | 0.08 | 0.3 | 0.2 | PCD / DLC | 합성 수용성 또는 에어 | 추정값 | TiAlN 회피
5052-H32 황삭 | 10 | 4 | 250 | 7958 | 5729.76 | 0.18 | 2 | 1.5 | 초경 N10 polished | 합성 수용성 pH 8.5~9.5 | 추정값 | 점성 칩 주의 — 고압 쿨런트
5052-H32 정삭 | 10 | 4 | 400 | 12732 | 4074.24 | 0.08 | 0.2 | 0.2 | 초경 polished / DLC | 합성 수용성 pH 8.5~9.5 | 추정값
6061-T6 황삭 | 16 | 4 | 400 | 7958 | 6366.4 | 0.2 | 6 | 3.2 | 초경 N20 / DLC | 합성 수용성 pH 8.5~9.5 | 추정값
← 직접 입력
← 직접 입력
⚠️ TiAlN 코팅은 알루미늄 가공에서 응착(galling) 유발 — 회피 필수. HSM 조건(Vc≥1,000)은 장비 최대 RPM 사전 확인 필수. ⚠️ 6061-T6 HSM 행은 추정값(확인 필요). 출처: wiki/materials/알루미늄.md §6.3 / Sandvik CoroKey N그룹

## ③ GRIND_조건
ANCA 공구 연삭 조건표 — 초경 엔드밀 재연마 (ANCA CNC Tool Grinder)
휠: Ø125 Resin Diamond │ 장비: ANCA MX7 │ 권장 Vc: 18~30 m/s │ 회색 이탤릭 = 권장 참고값 (추정값, 양산 전 테스트 필수) │ Vc 수식: π×125×RPM÷60,000
A. 확정 조건 (실측 검증 — 재현 가능)
공구 코드 | 규격 (D mm) | 공구 형상 | 공정명 | 날수 (z) | 스택 | 휠 사양 | RPM | 원주속도 Vc (m/s) | Feed_진입 (mm/min) | Feed_중간 (mm/min) | Feed_마무리 (mm/min) | DOC (mm) | 신뢰도 | 비고
4CO060 | Ø6 | 코너R | End Face Gash | 4 | 스택 1-2 | 45° Ø125 #325 Resin | 3850 | 25.2 | 25 | 28 | 18 | 0.3 | 실측 검증 | ✅ 확정 2026-04-21 │ 부하 25%, 품질 양호 │ 연삭-조건-D6-4날-코너R-GASH
2BA080 | Ø8 | 볼(BA) | Ball Gash | 2 | 스택 1-1 | 20° Ø125 Resin | 3200 | 20.94 | 100 | 180 | - | 0.38 | 실측 검증 | ✅ 확정 │ 플런지 RPM 3,200/Feed 32 │ OD피니쉬 RPM 3,400 / 진입300·2차250·1차450 (컵휠)
B. 검증 중 / 재가동 조건 (사내 경험값 — 양산 전 확인 필요)
공구 코드 | 규격 (D mm) | 공구 형상 | 공정명 | 날수 (z) | 스택 | 휠 사양 | RPM | 원주속도 Vc (m/s) | Feed_진입 (mm/min) | Feed_중간 (mm/min) | Feed_마무리 (mm/min) | DOC (mm) | 신뢰도 | 비고
4CO080 | Ø8 | 코너R | End Face Gash | 4 | 스택 1-2 | 45° Ø125 #325 Resin | 3200 | 20.94 | 25 | 22 | 18 | 0.32 | 사내 경험값 | ⚠️ 재가동 검증중 2026-04-21 │ Vc 20.9 m/s (전환구간) │ 파손이력 → RPM 3,500→3,850 점진 상향 예정
C. 미기록 — 조건 확정 후 입력 │ 회색 이탤릭 = 권장 참고값 (RPM 3,050 / Vc ≈ 20.0 m/s 기준, 추정값)
▶ 볼 (BA) — 2날 │ 스택 1-1 │ 20° Ø125 Resin Diamond
공구 코드 | 규격 (D mm) | 공구 형상 | 공정명 | 날수 (z) | 스택 | 휠 사양 | RPM | 원주속도 Vc (m/s) | Feed_진입 (mm/min) | Feed_중간 (mm/min) | Feed_마무리 (mm/min) | DOC (mm) | 신뢰도 | 비고
2BA020 | Ø2 | 볼(BA) | Ball Gash | 2 | 스택 1-1-1 | 20° Ø125 | [6 empty] | 추정값 | ← 조건 확정 후 갱신
2BA030 | Ø3 | 볼(BA) | Ball Gash | 2 | 스택 1-1-1 | 20° Ø125 | [6 empty] | 추정값 | ← 조건 확정 후 갱신
2BA040 | Ø4 | 볼(BA) | Ball Gash | 2 | 스택 1-1-1 | 20° Ø125 | [6 empty] | 추정값 | ← 조건 확정 후 갱신
2BA060 | Ø6 | 볼(BA) | Ball Gash | 2 | 스택 1-1-1 | 20° Ø125 | [6 empty] | 추정값 | ← 조건 확정 후 갱신
2BA100 | Ø10 | 볼(BA) | Ball Gash | 2 | 스택 1-1-1 | 20° Ø125 | [6 empty] | 추정값 | ← 조건 확정 후 갱신
2BA120 | Ø12 | 볼(BA) | Ball Gash | 2 | 스택 1-1-1 | 20° Ø125 | [6 empty] | 추정값 | ← 조건 확정 후 갱신
2BA140 | Ø14 | 볼(BA) | Ball Gash | 2 | 스택 1-1-1 | 20° Ø125 | [6 empty] | 추정값 | ← 조건 확정 후 갱신
2BA160 | Ø16 | 볼(BA) | Ball Gash | 2 | 스택 1-1-1 | 20° Ø125 | [6 empty] | 추정값 | ← 조건 확정 후 갱신
2BA200 | Ø20 | 볼(BA) | Ball Gash | 2 | 스택 1-1-1 | 20° Ø125 | [6 empty] | 추정값 | ← 조건 확정 후 갱신
▶ 볼 (BA) — 2날 │ 스택 1-1 │ 컵 Ø100 Resin Diamond
공구 코드 | 규격 (D mm) | 공구 형상 | 공정명 | 날수 (z) | 스택 | 휠 사양 | RPM | 원주속도 Vc (m/s) | Feed_진입 (mm/min) | Feed_중간 (mm/min) | Feed_마무리 (mm/min) | DOC (mm) | 신뢰도 | 비고
2BA020 | Ø2 | 볼(BA) | OD And Ball Finish | 2 | 스택 1-1-2 | 컵 Ø100 | [6 empty] | 추정값 | ← 조건 확정 후 갱신
2BA030 | Ø3 | 볼(BA) | OD And Ball Finish | 2 | 스택 1-1-2 | 컵 Ø100 | [6 empty] | 추정값 | ← 조건 확정 후 갱신
2BA040 | Ø4 | 볼(BA) | OD And Ball Finish | 2 | 스택 1-1-2 | 컵 Ø100 | [6 empty] | 추정값 | ← 조건 확정 후 갱신
2BA060 | Ø6 | 볼(BA) | OD And Ball Finish | 2 | 스택 1-1-2 | 컵 Ø100 | [6 empty] | 추정값 | ← 조건 확정 후 갱신
2BA100 | Ø10 | 볼(BA) | OD And Ball Finish | 2 | 스택 1-1-2 | 컵 Ø100 | [6 empty] | 추정값 | ← 조건 확정 후 갱신
2BA120 | Ø12 | 볼(BA) | OD And Ball Finish | 2 | 스택 1-1-2 | 컵 Ø100 | [6 empty] | 추정값 | ← 조건 확정 후 갱신
2BA140 | Ø14 | 볼(BA) | OD And Ball Finish | 2 | 스택 1-1-2 | 컵 Ø100 | [6 empty] | 추정값 | ← 조건 확정 후 갱신
2BA160 | Ø16 | 볼(BA) | OD And Ball Finish | 2 | 스택 1-1-2 | 컵 Ø100 | [6 empty] | 추정값 | ← 조건 확정 후 갱신
2BA200 | Ø20 | 볼(BA) | OD And Ball Finish | 2 | 스택 1-1-2 | 컵 Ø100 | [6 empty] | 추정값 | ← 조건 확정 후 갱신
▶ 평 (FA) — 2날 │ 스택 1-1 │ 5° Ø125 Resin Diamond
공구 코드 | 규격 (D mm) | 공구 형상 | 공정명 | 날수 (z) | 스택 | 휠 사양 | RPM | 원주속도 Vc (m/s) | Feed_진입 (mm/min) | Feed_중간 (mm/min) | Feed_마무리 (mm/min) | DOC (mm) | 신뢰도 | 비고
2FL020 | Ø2 | 평(FA) | End Face Gash | 2 | 스택 2-1-1 | 5° Ø125 | [6 empty] | 추정값 | ← 조건 확정 후 갱신
2FL030 | Ø3 | 평(FA) | End Face Gash | 2 | 스택 2-1-1 | 5° Ø125 | [6 empty] | 추정값 | ← 조건 확정 후 갱신
2FL040 | Ø4 | 평(FA) | End Face Gash | 2 | 스택 2-1-1 | 5° Ø125 | [6 empty] | 추정값 | ← 조건 확정 후 갱신
2FL060 | Ø6 | 평(FA) | End Face Gash | 2 | 스택 2-1-1 | 5° Ø125 | [6 empty] | 추정값 | ← 조건 확정 후 갱신
2FL100 | Ø10 | 평(FA) | End Face Gash | 2 | 스택 2-1-1 | 5° Ø125 | [6 empty] | 추정값 | ← 조건 확정 후 갱신
2FL120 | Ø12 | 평(FA) | End Face Gash | 2 | 스택 2-1-1 | 5° Ø125 | [6 empty] | 추정값 | ← 조건 확정 후 갱신
2FL140 | Ø14 | 평(FA) | End Face Gash | 2 | 스택 2-1-1 | 5° Ø125 | [6 empty] | 추정값 | ← 조건 확정 후 갱신
2FL160 | Ø16 | 평(FA) | End Face Gash | 2 | 스택 2-1-1 | 5° Ø125 | [6 empty] | 추정값 | ← 조건 확정 후 갱신
2FL200 | Ø20 | 평(FA) | End Face Gash | 2 | 스택 2-1-1 | 5° Ø125 | [6 empty] | 추정값 | ← 조건 확정 후 갱신
▶ 코너R (CO) — 2날 │ 스택 1-2 │ 45° Ø125 #325 Resin Diamond │ 4CO060(Ø6)=확정·4CO080(Ø8)=검증중 제외
공구 코드 | 규격 (D mm) | 공구 형상 | 공정명 | 날수 (z) | 스택 | 휠 사양 | RPM | 원주속도 Vc (m/s) | Feed_진입 (mm/min) | Feed_중간 (mm/min) | Feed_마무리 (mm/min) | DOC (mm) | 신뢰도 | 비고
2CO020 | Ø2 | 코너R | End Face Gash | 2 | 스택 2-1-1 | 5° Ø125 | [6 empty] | 추정값 | ← 조건 확정 후 갱신
2CO030 | Ø3 | 코너R | End Face Gash | 2 | 스택 2-1-1 | 5° Ø125 | [6 empty] | 추정값 | ← 조건 확정 후 갱신
2CO040 | Ø4 | 코너R | End Face Gash | 2 | 스택 2-1-1 | 5° Ø125 | [6 empty] | 추정값 | ← 조건 확정 후 갱신
2CO060 | Ø6 | 코너R | End Face Gash | 2 | 스택 2-1-1 | 5° Ø125 | [6 empty] | 추정값 | ← 조건 확정 후 갱신
2CO100 | Ø10 | 코너R | End Face Gash | 2 | 스택 2-1-1 | 5° Ø125 | [6 empty] | 추정값 | ← 조건 확정 후 갱신
2CO120 | Ø12 | 코너R | End Face Gash | 2 | 스택 2-1-1 | 5° Ø125 | [6 empty] | 추정값 | ← 조건 확정 후 갱신
2CO140 | Ø14 | 코너R | End Face Gash | 2 | 스택 2-1-1 | 5° Ø125 | [6 empty] | 추정값 | ← 조건 확정 후 갱신
2CO160 | Ø16 | 코너R | End Face Gash | 2 | 스택 2-1-1 | 5° Ø125 | [6 empty] | 추정값 | ← 조건 확정 후 갱신
2CO200 | Ø20 | 코너R | End Face Gash | 2 | 스택 2-1-1 | 5° Ø125 | [6 empty] | 추정값 | ← 조건 확정 후 갱신
▶ 코너R (CO) — 4날 │ 스택 1-2 │ 45° Ø125 #325 Resin Diamond │ 4CO060(Ø6)=확정·4CO080(Ø8)=검증중 제외
공구 코드 | 규격 (D mm) | 공구 형상 | 공정명 | 날수 (z) | 스택 | 휠 사양 | RPM | 원주속도 Vc (m/s) | Feed_진입 (mm/min) | Feed_중간 (mm/min) | Feed_마무리 (mm/min) | DOC (mm) | 신뢰도 | 비고
4CO030 | Ø3 | 코너R | End Face Gash | 4 | 스택 1-2-2 | 45° Ø125 #325 | [6 empty] | 추정값 | ← 조건 확정 후 갱신
4CO040 | Ø4 | 코너R | End Face Gash | 4 | 스택 1-2-2 | 45° Ø125 #325 | [6 empty] | 추정값 | ← 조건 확정 후 갱신
4CO060 | Ø6 | 코너R | End Face Gash | 4 | 스택 1-2-2 | 45° Ø125 #325 | [6 empty] | 추정값 | ← 조건 확정 후 갱신
4CO080 | Ø8 | 코너R | End Face Gash | 4 | 스택 1-2-2 | 45° Ø125 #325 | [6 empty] | 추정값 | ← 조건 확정 후 갱신
4CO100 | Ø10 | 코너R | End Face Gash | 4 | 스택 1-2-2 | 45° Ø125 #325 | [6 empty] | 추정값 | ← 조건 확정 후 갱신
4CO120 | Ø12 | 코너R | End Face Gash | 4 | 스택 1-2-2 | 45° Ø125 #325 | [6 empty] | 추정값 | ← 조건 확정 후 갱신
4CO140 | Ø14 | 코너R | End Face Gash | 4 | 스택 1-2-2 | 45° Ø125 #325 | [6 empty] | 추정값 | ← 조건 확정 후 갱신
4CO160 | Ø16 | 코너R | End Face Gash | 4 | 스택 1-2-2 | 45° Ø125 #325 | [6 empty] | 추정값 | ← 조건 확정 후 갱신
4CO200 | Ø20 | 코너R | End Face Gash | 4 | 스택 1-2-2 | 45° Ø125 #325 | [6 empty] | 추정값 | ← 조건 확정 후 갱신
▶ 평 (FA) — 4날 │ 스택 1-2 │ 45° Ø125 #325 Resin Diamond
공구 코드 | 규격 (D mm) | 공구 형상 | 공정명 | 날수 (z) | 스택 | 휠 사양 | RPM | 원주속도 Vc (m/s) | Feed_진입 (mm/min) | Feed_중간 (mm/min) | Feed_마무리 (mm/min) | DOC (mm) | 신뢰도 | 비고
4FA030 | Ø3 | 평(FA) | End Face Gash | 4 | 스택 1-2-2 | 45° Ø125 #325 | [6 empty] | 추정값 | ← 조건 확정 후 갱신
4FA040 | Ø4 | 평(FA) | End Face Gash | 4 | 스택 1-2-2 | 45° Ø125 #325 | [6 empty] | 추정값 | ← 조건 확정 후 갱신
4FA060 | Ø6 | 평(FA) | End Face Gash | 4 | 스택 1-2-2 | 45° Ø125 #325 | [6 empty] | 추정값 | ← 조건 확정 후 갱신
4FA080 | Ø8 | 평(FA) | End Face Gash | 4 | 스택 1-2-2 | 45° Ø125 #325 | [6 empty] | 추정값 | ← 조건 확정 후 갱신
4FA100 | Ø10 | 평(FA) | End Face Gash | 4 | 스택 1-2-2 | 45° Ø125 #325 | [6 empty] | 추정값 | ← 조건 확정 후 갱신
4FA120 | Ø12 | 평(FA) | End Face Gash | 4 | 스택 1-2-2 | 45° Ø125 #325 | [6 empty] | 추정값 | ← 조건 확정 후 갱신
4FA140 | Ø14 | 평(FA) | End Face Gash | 4 | 스택 1-2-2 | 45° Ø125 #325 | [6 empty] | 추정값 | ← 조건 확정 후 갱신
4FA160 | Ø16 | 평(FA) | End Face Gash | 4 | 스택 1-2-2 | 45° Ø125 #325 | [6 empty] | 추정값 | ← 조건 확정 후 갱신
4FA200 | Ø20 | 평(FA) | End Face Gash | 4 | 스택 1-2-2 | 45° Ø125 #325 | [6 empty] | 추정값 | ← 조건 확정 후 갱신
⚠️ 회색 이탤릭 값은 추정값 (권장 참고용). 양산 적용 전 반드시 테스트→측정→검증 필수 (CLAUDE.md §2). │ 공구 코드 4CO·4FA = 사내 임시 코드, 시스템 코드와 다를 경우 수정 요망. │ RPM 3,050 기준 Vc = π×125×3,050÷60,000 ≈ 20.0 m/s (Resin Bond 안전 구간)

## ④ 신뢰도_범례
신뢰도 4단계 범례 & 기호 설명 (CLAUDE.md §2 기준)
신뢰도 | 설명 | 색상 기호 | 배경색
제조사 기준 | 제조사 카탈로그·매뉴얼 직접 인용값. 재현 가능성 최상. | 🟦 진파랑
실측 검증 | 사내 테스트로 재현 확인 완료. 양산 적용 가능. | 🟩 초록
사내 경험값 | 반복 경험에서 도출된 값. 체계적 검증 미완. 실측 권장. | 🟨 노랑
추정값 | 근거 불충분 또는 유추값. 양산 전 반드시 테스트 필요. | 🟧 주황
📐 주요 수식 (검산용)
수식 이름 | 공식 | 단위 설명
주축속도 N (RPM) | N = (60,000 × Vc) ÷ (π × D) | Vc [m/min], D [mm]
이송속도 Vf (mm/min) | Vf = N × fz × z | N [RPM], fz [mm/tooth], z [날수]
원주속도 Vc — 연삭 (m/s) | Vc = π × D × RPM ÷ 60,000 | D [mm], RPM
비연삭율 Q'w (mm³/mm·s) | Q'w = Vw × Ae ÷ 1,000 | Vw [mm/min], Ae [mm]
🔢 가공 조건 계산기 — 값을 입력하면 자동 계산됩니다
파란색 셀에 직접 입력 → 초록색 셀에 결과 자동 표시 │ 입력 셀 초기값은 예시값
① 주축속도 N (RPM) — N = 1,000 × Vc ÷ (π × D)
항목 | 절삭속도 Vc | 단위 | 공구 직경 D | 단위 | 결과 N
입력값 | 200 | m/min | 10 | mm | 6366
| ← Vc 입력 |  | ← D 입력 |  | RPM ↑
② 이송속도 Vf (mm/min) — Vf = N × fz × z
항목 | 주축속도 N | 단위 | 날당이송 fz | 날수 z | 결과 Vf
입력값 | 6366 | RPM | 0.15 | 4 | 3819.6
| ← N 입력 |  | ← fz [mm/tooth] | ← z [날수] | mm/min ↑
③ 연삭 원주속도 Vc ↔ RPM 변환 — 휠 직경 D [mm]
RPM → Vc 방향 (좌측 2칸 입력) ¦ Vc → RPM 방향 (우측 2칸 입력)
항목 | 휠 직경 D (mm) | RPM → | 결과 Vc (m/s) | Vc (m/s) → | 결과 RPM
입력값 | 125 | 3850 | 25.2 | 25 | 3820
| ← 휠 직경 (공용) | ← RPM 입력 | m/s ↑ | ← Vc 목표 입력 | RPM ↑
⚠️ Resin Bond 휠 권장 범위: 18~30 m/s │ Vc > 30 m/s 시 반드시 휠 사양(최대 RPM) 확인 필수
④ 비연삭율 Q'w [mm³/(mm·s)] — Q'w = Vw × Ae ÷ 1,000
항목 | 테이블 이송속도 Vw | 단위 | 반경 절입량 Ae | 단위 | 결과 Q'w
입력값 | 500 | mm/min | 0.3 | mm | 0.15
| ← Vw 입력 |  | ← Ae 입력 |  | mm³/(mm·s) ↑
참고: 초경 엔드밀 Fluting 권장 Q'w = 6~12 mm³/(mm·s) [VEN-ANCA-GRAF2011] ¦ 사내 경험값